## Capildrain 500
Barrière capillaire SYTEC Capildrain
Barrière capillaire, séparation et drainage du planum
100 |  | Géosynthétiques
Géosynthétiques selon norme
SN 670 090 "Géosynthétiques; Norme de base"
Mise en place et recouvrement
selon indications du fournisseur
| 0.1 | Référence pour l'évaluation des produits,
l'assistance au projeteur et à la mise
en place:
SYTEC Bausysteme AG
Neuenegg BE
Tél. 031 980 14 14
200 |  | Géosynthétiques pour séparation
et drainage de couches
Fourniture et pose
| 0.1 | Géosynthétiques avec fonction de
séparation et drainage
Géosynthétiques selon norme VSS 70 241
"Géosynthétiques; Exigences pour les
fonctions de séparation, de filtration et de drainage"
| 0.11 | Géocomposites pour séparation et drainage
du planum sous des stabilisations de fondation
| 0.111 | Barrière capillaire SYTEC Capildrain 500
Nontissé filtrant - couche drainante - nontissé filtrant
Matière première couche drainante: PP, stabilisé UV
Matière première nontissé filtrant: PP, stabilisé UV
Résistance à la traction l / t min. 18 / 18 kN/m
Résistance au poinçonnement min. 2.8 kN
Allongement sous traction max. l / t min. 32 / 42 %
Epaisseur à 2 kN/m² 5.2 mm
Capacité de débit dans le plan, i= 0.1, s/r
à 50 kN/m² 0.22 l/ms
à 100 kN/m² 0.18 l/ms
Capacité de débit dans le plan, i= 1.0, s/r
à 50 kN/m² 0.98 l/ms
à 100 kN/m² 0.84 l/ms
Résistance aux intempéries min. 60%
Résistance à l'oxydation min. 100 ans
Dimension du rouleau 2.45 x 92 m
|  | Recouvrement minimal: 0.15 m | m²