## SYTEC GeoRem
Dekontaminationsmatte SYTEC GeoRem
Trennen, Filtern und Einkapseln von Schwermetallen und Bioremediation von Kohlenwasserstoffen
100 |  | Dekontaminationsmatte
Verlegeart und Überlappung
nach Angabe Lieferant.
| 0.1 | Für Produkteevaluation sowie
Projektierungs- und Einbausupport:
SYTEC Bausysteme AG
Neuenegg BE
Tel. 031 980 14 14
200 |  | Mechanisch verfestigter Geoverbundbaustoff
zum Trennen, Filtern und Einkapseln von
Schwermetallen und Bioremediation von Kohlenwasserstoffen
unter Versickerungsanlagen, begrünten Flächen, Parkplätze u. ä.
Liefern und Verlegen
| 0.1 | Geoverbundbaustoff
| 0.101 | Dekontaminationsmatte SYTEC GeoRem
Rohstoff: PP, Aktivkohle, Biomasse
Masse: 580 g/m²
Zugfestigkeit l / q min. 23 / 29 kN/m
Höchstzugkraftdehnung l / q min. 57 / 63 %
Stempeldurchdrückkraft min. 5.6 kN
Durchfluss senkrecht zur Ebene
bei 50 mm Wassersäule: min. 53 l/m²s
Öffnungsweite min. / max. 0.06 / 0.12 mm
Witterungsbeständigkeit min. 60 %
Oxidationsbeständigkeit min. 100 Jahre
Leistung der Bindung von Schwermetallen gem. technischen Daten
Leistung der Bioabbaubarkeit von Kohlenwasserstoffen gem. technischen Daten
Rollengrösse 4.00 x 50 m
Mindestüberlappung 0.30 m,
bzw. 0.50 m bei unebenem Planum
Andere Produkte sind als Varianten
zu deklarieren. Die Gleichwertigkeit (inkl.
Prüfzeugnisse für beschriebene Eigenschaften)
ist bei Submissionseingabe nachzuweisen.
|  | Ausmass: verlegte Fläche | m²