## Schutzvlies SYTEC PPW
Schutzvlies SYTEC PPW
Funktion Schützen
100 |  | Geokunststoffe
Geokunststoffe nach Norm
SN 670 090 "Geokunststoffe; Grundnorm"
Verlegeart und Überlappung
nach Angabe Lieferant.
| 0.1 | Für Produkteevaluation sowie
Projektierungs- und Einbausupport:
SYTEC Bausysteme AG
Neuenegg BE
Tel. 031 980 14 14
200 |  | Geokunststoffe für den mechanischen
Schutz von Membranen, Abdichtungen
Rohren, Kunststoff- und Betonteilen usw.
Liefern und Verlegen
| 0.1 | Geokunststoffe mit der Funktion Schützen
Geokunststoffe nach Norm VSS 70 243
"Geokunststoffe; Anforderungen für die
Funktion Schützen" und SIA 272 "Abdichten
und Entwässerungen von Bauten unter Terrain und im Untertagebau"
| 0.11 | Schutzvlies
| 0.111 | Schutzvlies SYTEC PPW 300
Rohstoff PP weiss
Masse min. 300 g/m²
Zugfestigkeit l / q min. 18.8 / 21.3 kN/m
Stempeldurchdrückkraft min. 3.33 kN
Durchschlagwiderstand max. 14 mm
Oxidationsbeständigkeit min. 100 Jahre
Rollengrösse 2.20 x 70 m
Mindestüberlappung 0.30 m,
|  | bzw. 0.50 m bei stark geneigten Flächen | m²
| 0.112 | Schutzvlies SYTEC PPW 500
Rohstoff PP weiss
Masse min. 500 g/m²
Zugfestigkeit l / q min. 31.8 / 33.5 kN/m
Stempeldurchdrückkraft min. 5.85 kN
Durchschlagwiderstand max. 7 mm
Oxidationsbeständigkeit min. 100 Jahre
Rollengrösse 2.20 x 50 m
Mindestüberlappung 0.30 m,
|  | bzw. 0.50 m bei stark geneigten Flächen | m²
| 0.113 | Schutzvlies SYTEC PPW 800
Rohstoff PP weiss
Masse min. 800 g/m²
Zugfestigkeit l / q min. 51 / 64 kN/m
Stempeldurchdrückkraft min. 9.8 kN
Durchschlagwiderstand max. 4 mm
Oxidationsbeständigkeit min. 100 Jahre
Rollengrösse 2.20 x 30 m oder 4.00 x 50 m
Mindestüberlappung 0.30 m,
|  | bzw. 0.50 m bei stark geneigten Flächen | m²
| 0.114 | Schutzvlies SYTEC PPW 1200
Rohstoff PP weiss
Masse min. 1200 g/m²
Zugfestigkeit l / q min. 75 / 78 kN/m
Stempeldurchdrückkraft min. 13.5 kN
Durchschlagwiderstand max. 0 mm
Schutzwirkung bei Stossbelastung 60 %
Oxidationsbeständigkeit min. 100 Jahre
Rollengrösse 4.00 x 20 m
Mindestüberlappung 0.30 m,
|  | bzw. 0.50 m bei stark geneigten Flächen | m²
| 0.115 | Schutzvlies SYTEC PPW 1600
Rohstoff PP weiss
Masse min. 1500 g/m²
Zugfestigkeit l / q min. 80 / 88 kN/m
Stempeldurchdrückkraft min. 15.7 kN
Schutzwirkung bei Stossbelastung 65 %
Oxidationsbeständigkeit min. 100 Jahre
Rollengrösse 2.20 x 25 m
Mindestüberlappung 0.30 m,
|  | bzw. 0.50 m bei stark geneigten Flächen | m²