## SYTECDRAIN TDP
Stuoie di drenaggio e protezione SYTECDRAIN TDP
Funzione di drenaggio
100 |  | Geosintetici
Geosintetici secondo norma
SN 670 090 "Geosintetici; Norma di base"
Posa e sovrapposizione
secondo indicazioni del fornitore
| 0.1 | Riferimento per la valutazione dei prodotti,
l'assistenza al progettista e la messa
in opera:
SYTEC Bausysteme AG
Neuenegg BE
Tel. 031 980 14 14
200 |  | Geosintetici per drenaggio
e separazione di strati
Fornitura e posa
| 0.1 | Geosintetici con funzione di drenaggio
Geosintetici secondo norma VSS 70 241
"Geosintetici; Esigenze per le
funzioni di separazione, filtrazione e di drenaggio"
| 0.11 | Geocompositi
| 0.111 | Stuoia drenante
SYTECDRAIN TDP 1250/2
Nontessuto filtrante - nucleo drenante -
Nontessuto filtrante
Materia prima nucleo drenante: HDPE
Materia prima nontessuto filtrante: PP
Massa 1600 g/m²
Capacità di deflusso nel piano, i= 1.0
a 20 kN/m² l / t 4.0 / 1.6 l/ms
a 200 kN/m² l / t 3.5 / 1.2 l/ms
Resistenza alle intemperie min. 80 %
Resistenza all'ossidazione min. 100 anni
Dimensione del rotolo 1.50 x 20 m
|  | Sovrapposizione minima di 0.10 m | m²