## Capildrain 500
Kapillarbrecher SYTEC Capildrain
Kapillarbrecher, Trennen und Planumsentwässerung
100 |  | Geokunststoffe
Geokunststoffe nach Norm
SN 670 090 "Geokunststoffe; Grundnorm"
Verlegeart und Überlappung
nach Angabe Lieferant
| 0.1 | Für Produkteevaluation sowie
Projektierungs- und Einbausupport:
SYTEC Bausysteme AG
Neuenegg BE
Tel. 031 980 14 14
200 |  | Geokunststoffe zum Trennen
und Drainieren von Schichten
Liefern und Verlegen
| 0.1 | Geokunststoffe mit der Funktion
Trennen und Drainieren
Geokunststoffe nach Norm VSS 70 241
"Geokunststoffe; Anforderungen für die
Funktionen Trennen, Filtern, Drainieren"
| 0.11 | Geokomposite zum Trennen und
zur Planumsentwässerung unter
Fundationsstabilisierungen
| 0.111 | Kapillarbrecher SYTEC Capildrain 500
Filtervlies - Sickerkörper - Filtervlies
Rohstoff Sickerkörper: PP, UV stabilisiert
Rohstoff Filtervlies: PP, UV stabilisiert
Zugfestigkeit l / q min. 18 / 18 kN/m
Stempeldurchdrückkraft min. 2.8 kN
Höchstzugkraftdehnung l / q min. 32 / 42 %
Dicke bei 2 kN/m² 5.2 mm
Wasserableitvermögen in der Ebene, i= 0.1, s/r
bei 50 kN/m² 0.22 l/ms
bei 100 kN/m² 0.18 l/ms
Wasserableitvermögen in der Ebene, i= 1.0, s/r
bei 50 kN/m² 0.98 l/ms
bei 100 kN/m² 0.84 l/ms
Witterungsbeständigkeit min. 60 %
Oxidationsbeständigkeit min. 100 Jahre
Rollengrösse 2.45 x 92 m
|  | Mindestüberlappung 0.15 m | m²