## SYTECDRAIN TST
Stuoie di drenaggio e protezione SYTECDRAIN TST
Funzione di drenaggio
100 |  | Geosintetici
Geosintetici secondo norma
SN 670 090 "Geosintetici; Norma di base"
Posa e sovrapposizione
secondo indicazioni del fornitore
| 0.1 | Riferimento per la valutazione dei prodotti,
l'assistenza al progettista e la messa
in opera:
SYTEC Bausysteme AG
Neuenegg BE
Tel. 031 980 14 14
200 |  | Geosintetici per drenaggio
e separazione di strati
Fornitura e posa
| 0.1 | Geosintetici con funzione di drenaggio
Geosintetici secondo norma VSS 70 241
"Geosintetici; Esigenza per le
funzioni di separazione, filtrazione e di drenaggio"
| 0.11 | Geocompositi
| 0.111 | Stuoia drenante SYTECDRAIN TST 601
Nontessuto filtrante - nucleo Nontessuto filtrante
drenante - nontessuto filtrante
Materia prima nucleo drenante: PP
Materia prima nontessuto filtrante: PP
Massa 1000 g/m²
Capacità di deflusso nel piano, i= 1.0
a 20 kN/m² l / t 1.9 / 0.8 l/ms
a 100 kN/m² l / t 1.0 / 0.5 l/ms
Resistenza alle intemperie min. 80 %
Resistenza all'ossidazione min. 100 anni
Misura di miglioramento d’isolazione
da rumori da calpestio 34 dB
Certificato EcoBau -
Minimo Minergie-ECO 1. priorità
Dimensione del rotolo 1.90 x 35 m
|  | Sovrapposizione minima di 0.20 m | m²
| 0.112 | Stuoia drenante SYTECDRAIN TST 701
Nontessuto filtrante - nucleo Nontessuto filtrante
drenante - nontessuto filtrante
Materia prima nucleo drenante: PP
Materia prima nontessuto filtrante: PP
Massa 700 g/m²
Spessore a 2 kN/m² 7 mm
Flusso perpendicolare al piano 90 l/m2s
Capacità di deflusso nel piano, MD, i= 0.1
à 20 kN/m² 0.8 l/ms
à 100 kN/m² 0.7 l/ms
à 200 kN/m² 0.5 l/ms
Capacità di deflusso nel piano, MD, i= 1.0
à 20 kN/m² 2.80 l/ms
à 50 kN/m² 2.21 l/ms
à 100 kN/m² 1.45 l/ms
Resistenza alle intemperie min. 60 %
Resistenza all'ossidazione min. 100 anni
Misura di miglioramento d’isolazione
da rumori da calpestio 32 dB
Certificato EcoBau -
Minimo Minergie-ECO 1. priorità
Dimensione del rotolo 2.45 x 35 m
|  | Sovrapposizione minima di 0.20 m | m²
à 20 kN/m² 2.80 l/ms
à 50 kN/m² 2.21 l/ms
à 100 kN/m² 1.45 l/ms
Certifié EcoBau -
min. Minergie-ECO 1ère priorité
Dimension du rouleau 2.45 x 35 m
|  | Recouvrement selon indications du fournisseur | m²
Spessore a 2 kN/m² 7 mm
Flusso perpendicolare al piano 90 l/m2s
Capacità di deflusso nel piano, MD/CMD, i= 0.1
a 20 kN/m² 0.8 l/ms
a 100 kN/m² 0.7 l/ms
a 200 kN/m² 0.5 l/ms
Capacità di deflusso nel piano, MD/CMD, i= 1.0
a 20 kN/m² 3.2 l/ms
a 100 kN/m² 2.7 l/ms
a 200 kN/m² 2.3 l/ms
Dimensione del rotolo 2.45 x 35 m
|  | Sovrapposizione secondo indicazioni del fornitore | m²