## Capildrain 500
Barriera capillare SYTEC Capildrain
Barriera capillare, separazione et drennaggio del piano
100 |  | Geosintetici
Geosintetici secondo norma
SN 670 090 "Geosintetici; Norma di base"
Posa e sovrapposizione
secondo indicazioni del fornitore
| 0.1 | Riferimento per la valutazione dei prodotti,
l'assistenza al progettista e la messa
in opera:
SYTEC Bausysteme AG
Neuenegg BE
Tel. 031 980 14 14
200 |  | Geosintetici per separazione
e drenaggio di strati
Fornitura e posa
| 0.1 | Geosintetici con funzione di
separazione e drenaggio
Geosintetici secondo norma VSS 70 243
"Geosintetici; Esigenza per le
funzioni di protezione e drenaggio"
| 0.11 | Geocompositi
| 0.112 | Barriera capillare SYTEC Capildrain 500
Nontessuto filtrante - nucleo Nontessuto filtrante
drenante - nontessuto filtrante
Materia prima nucleo drenante: PP
Materia prima nontessuto filtrante: PP
Resistenza alla trazione l / t min. 18 / 18 kN/m
Resistenza al punzonamento min. 2.8 kN
Allungamento sotto trazione massima l / t min. 32 / 42 %
Spessore a 2 kN/m² 5.2 mm
Capacità di deflusso nel piano, i= 0.1, s/r
à 50 kN/m² 0.22 l/ms
à 100 kN/m² 0.18 l/ms
Capacità di deflusso nel piano, i= 1.0, s/r
à 50 kN/m² 0.98 l/ms
à 100 kN/m² 0.84 l/ms
Resistenza alle intemperie min. 60 %
Resistenza all'ossidazione min. 100 anni
Dimensione del rotolo 2.45 x 92 m
|  | Sovrapposizione minima di 0.15 m | m²