## SYTECDRAIN TST
Natte de drainage et de protection SYTECDRAIN TST
Fonction de drainage
100 |  | Géosynthétiques
Géosynthétiques selon norme
SN 670 090 "Géosynthétiques; Norme de base"
Mise en place et recouvrement
selon indications du fournisseur
| 0.1 | Référence pour l'évaluation des produits,
l'assistance au projeteur et à la mise
en place:
SYTEC Bausysteme AG
Neuenegg BE
Tél. 031 980 14 14
200 |  | Géosynthétiques pour drainage
et séparation de couches
Fourniture et pose
| 0.1 | Géosynthétiques avec fonction de drainage
Géosynthétiques selon norme VSS 70 243
"Géosynthétiques; Exigences pour les
fonctions de protection et de drainage"
| 0.11 | Géocomposites
| 0.111 | Natte drainante
SYTECDRAIN TST 601
Nontissé filtrant - couche drainante -
nontissé filtrant
Matière première couche drainante: PP
Matière première nontissé filtrant: PP
Masse 1000 g/m²
Capacité de débit dans le plan, i= 1.0
à 20 kN/m² l / t 1.9 / 0.8 l/ms
à 100 kN/m² l / t 1.0 / 0.5 l/ms
Résistance aux intempéries min. 80 %
Résistance à l'oxydation min. 100 ans
Indice d’amélioration de l’isolation contre le bruit de choc 34 dB
Certifié EcoBau -
min. Minergie-ECO 1ère priorité
Dimension du rouleau 1.90 x 35 m
|  | Recouvrement minimal: 0.20 m | m²
| 0.112 | Natte drainante
SYTECDRAIN TST 701
Nontissé filtrant - couche drainante -
nontissé filtrant
Matière première couche drainante: PP
Matière première nontissé filtrant: PP
Masse 700 g/m²
Epaisseur à 2 kN/m² 7 mm
Flux normal au plan 90 l/m2s
Capacité de débit dans le plan,
longitudinale i= 0.1
à 20 kN/m² 0.8 l/ms
à 100 kN/m² 0.7 l/ms
à 200 kN/m² 0.5 l/ms
Capacité de débit dans le plan,
longitudinale i= 1.0
à 20 kN/m² 3.2 l/ms
à 50 kN/m² 2.7 l/ms
à 100 kN/m² 2.3 l/ms
Résistance aux intempéries min. 60 %
Résistance à l'oxydation min. 100 ans
Indice d’amélioration de l’isolation contre le bruit de choc 32 dB
Certifié EcoBau -
min. Minergie-ECO 1ème priorité
Dimension du rouleau 2.45 x 35 m
|  | Recouvrement minimal: 0.20 m | m²