## Nontissé SYTEC PPW
Nontissé de protection SYTEC PPW
Fonction de protection
100 |  | Géosynthétiques
Géosynthétiques selon norme
SN 670 090 "Géosynthétiques; Norme de base"
Mise en place et recouvrement
selon indications du fournisseur
| 0.1 | Référence pour l'évaluation des produits,
l'assistance au projeteur et à la mise
en place:
SYTEC Bausysteme AG
Neuenegg BE
Tél. 031 980 14 14
200 |  | Géosynthétiques pour la protection
mécanique des membranes,
étanchéités, tuyaux, éléments
de matière plastique et de béton etc.
Fourniture et pose
| 0.1 | Géosynthétiques avec fonction de protection mécanique
Géosynthétiques selon norme VSS 70 243
"Géosynthétiques; Exigences pour les
fonctions de protection et de drainage" et SIA 272 "Étanchéité
et drainage d'ouvrages enterrés et souterrains"
| 0.11 | Nontissé de protection
| 0.111 | Nontissé de protection SYTEC PPW 300
Matière première PP blanc
Masse min. 300 g/m²
Résistance à la traction l / t min. 18.8 / 21.3 kN/m
Résistance au poinçonnement min. 3.33 kN
Résistance à la perforation max. 14 mm
Résistance à l'oxydation min. 100 ans
Dimension du rouleau 2.20 x 70 m
Recouvrement minimal: 0.30 m,
|  | si les surfaces inclinées / verticales: 0.50 m | m²
| 0.112 | Nontissé de protection SYTEC PPW 500
Matière première PP blanc
Masse min. 500 g/m²
Résistance à la traction l / t min. 31.8 / 33.5 kN/m
Résistance au poinçonnement min. 5.85 kN
Résistance à la perforation max. 7 mm
Résistance à l'oxydation min. 100 ans
Dimension du rouleau 2.20 x 50 m
Recouvrement minimal: 0.30 m,
|  | si les surfaces inclinées / verticales: 0.50 m | m²
| 0.113 | Nontissé de protection SYTEC PPW 800
Matière première PP blanc
Masse min. 800 g/m²
Résistance à la traction l / t min. 51 / 64 kN/m
Résistance au poinçonnement min. 9.8 kN
Résistance à la perforation max. 4 mm
Résistance à l'oxydation min. 100 ans
Dimension du rouleau 2.20 x 30 m ou 4.00 x 50 m
Recouvrement minimal: 0.30 m,
|  | si les surfaces inclinées / verticales: 0.50 m | m²
| 0.114 | Nontissé de protection SYTEC PPW 1200
Matière première PP blanc
Masse min. 1200 g/m²
Résistance à la traction l / t min. 75 / 78 kN/m
Résistance au poinçonnement min. 13.5 kN
Résistance à la perforation max. 0 mm
Protection contre l'effet d'un impact 60 %
Résistance à l'oxydation min. 100 ans
Dimension du rouleau 4.00 x 20 m
Recouvrement minimal: 0.30 m,
|  | si les surfaces inclinées / verticales: 0.50 m | m²
| 0.115 | Nontissé de protection SYTEC PPW 1600
Matière première PP blanc
Masse min. 1500 g/m²
Résistance à la traction l / t min. 80 / 88 kN/m
Résistance au poinçonnement min. 15.7 kN
Protection contre l'effet d'un impact 65 %
Résistance à l'oxydation min. 100 ans
Dimension du rouleau 2.20 x 25 m
Recouvrement minimal: 0.30 m,
|  | si les surfaces inclinées / verticales: 0.50 m | m²