## SYTECDRAIN TST
Natte de drainage et de protection SYTECDRAIN TDF
Fonction de drainage
100 |  | Géosynthétiques
Géosynthétiques selon norme
SN 670 090 "Géosynthétiques; Norme de base"
Mise en place et recouvrement
selon indications du fournisseur
| 0.1 | Référence pour l'évaluation des produits,
l'assistance au projeteur et à la mise
en place:
SYTEC Bausysteme AG
Neuenegg BE
Tél. 031 980 14 14
200 |  | Géosynthétiques pour drainage
et séparation de couches
Fourniture et pose
| 0.1 | Géosynthétiques avec fonction de drainage
Géosynthétiques selon norme VSS 70 243
"Géosynthétiques; Exigences pour les
fonctions de protection et de drainage"
| 0.11 | Géocomposites
| 0.112 | Natte drainante
SYTECDRAIN TDF 400
Nontissé filtrant - couche drainante -
nontissé filtrant
Matière première couche drainante: PP
Matière première nontissé filtrant: PP
Masse 650 g/m²
Epaisseur à 2 kN/m² 20 mm
Flux normal au plan 90 l/m2s
Capacité de débit dans le plan,
longitudinale/transversale i= 0.1
à 20 kN/m² 1.44 l/ms
à 50 kN/m² 0.33 l/ms
à 100 kN/m² 0.08 l/ms
Capacité de débit dans le plan,
longitudinale/transversale i= 1.0
à 20 kN/m² 6.04 l/ms
à 50 kN/m² 1.13 l/ms
à 100 kN/m² 0.40 l/ms
Certifié EcoBau -
Résistance aux intempéries min. 60 %
Résistance à l'oxydation min. 100 ans
min. Minergie-ECO 1ème priorité
Dimension du rouleau 2.45 x 15 m
|  | Recouvrement minimal: 0.10 m | m²