## SYTECDRAIN MDS
Stuoie di drenaggio e di cassero SYTECDRAIN TDF
Funzione di drenaggio
100 |  | Geosintetici
Geosintetici secondo norma
SN 670 090 "Geosintetici; Norma di base"
Posa e sovrapposizione
secondo indicazioni del fornitore
| 0.1 | Riferimento per la valutazione dei prodotti,
l'assistenza al progettista e la messa
in opera:
SYTEC Bausysteme AG
Neuenegg BE
Tel. 031 980 14 14
200 |  | Geosintetici per drenaggio
e separazione di strati
Fornitura e posa
| 0.1 | Geosintetici con funzione di drenaggio
Geosintetici secondo norma VSS 70 241
"Geosintetici; Esigenza per le
funzioni di separazione, filtrazione e di drenaggio"
| 0.11 | Geocompositi
| 0.111 | Stuoia di drenaggio e di cassero
SYTECDRAIN TDF 400
Nontessuto filtrante - nucleo drenante - Nontessuto filtrante
Materia prima membrana: PP
Materia prima nucleo drenante: PP
Materia prima nontessuto filtrante: PP
Massa 650 g/m²
Spessore a 2 kN/m² 20 mm
Flusso perpendicolare al piano 90 l/m2s
Capacità di deflusso nel piano, MD/CMD, i= 0.1
a 20 kN/m² 1.44 l/ms
a 50 kN/m² 0.33 l/ms
a 100 kN/m² 0.08 l/ms
Capacità di deflusso nel piano, MD/CMD, i= 1.0
a 20 kN/m² 6.04 l/ms
a 50 kN/m² 1.13 l/ms
a 100 kN/m² 0.40 l/ms
Resistenza alle intemperie min. 60 %
Resistenza all'ossidazione min. 100 anni
Certificato EcoBau -
Minimo Minergie-ECO 1. priorità
Dimensione del rotolo 2.45 x 15 m
|  | Sovrapposizione minima di 0.10 m | m²