## SYTEC GeoRem
Stuoia di decontaminazione SYTEC GeoRem
Funzioni di separazione, di filtrazione e incapsulamento dei metalli pesanti e biorisanamento degli idrocarburi
100 |  | Stuoia di decontaminazione
Posa e sovrapposizione
secondo indicazioni del fornitore
| 0.1 | Riferimento per la valutazione dei prodotti,
l'assistenza al progettista e la messa
in opera:
SYTEC Bausysteme AG
Neuenegg BE
Tel. 031 980 14 14
200 |  | Geosintetici stabilizzato meccanicamente
per separazione, filtrazione e incapsulamento dei metalli pesanti
e biorisanamento degli idrocarburi sotto trincee di infiltrazione,
aree rivegetate, parcheggi e simili
Fornitura e posa
| 0.1 | Geosintetici
| 0.101 | Stuoia di decontaminazione SYTEC GeoRem
Materia prima: PP, carbone attivo, biomassa
Massa: 580 g/m²
Resistenza alla trazione l / t min. 23 / 29 kN/m
Allungamento sotto trazione massima. l / t min. 57 / 63 %
Resistenza al punzonamento min. 5.6 kN
Flusso perpendicolare al piano
a 50 mm di colonna d’acqua min. 53 l/m²s
Apertura di filtrazione min. / max. 0.06 / 0.12 mm
Resistenza alle intemperie min. 60 %
Resistenza all'ossidazione min. 100 anni
Prestazioni di incapsulamento dei metalli pesanti secondo la scheda tecnica
Prestazioni di biorisanamento mediante degradazione degli idrocarburi secondo la scheda tecnica
Dimensione del rotolo 4.00 x 50 m
Sovrapposizione minima di 0.30 m,
o 0.50 m per sottofondi irregolari
Altri sistemi sono da dichiarare come varianti.
L'equivalenza (Prova tecnica dei valori sopra indicati)
al prodotto descritto in capitolato deve essere provata
in fase di presentazione dell'offerta.
|  | Computo: superficie posata | m²