## SYTEC Bentofix BFG 5000
Stuoie bentonitiche SYTEC Bentofix BFG 5000
Funzione: Impermeabilizzazione
100 |  | Geosintetici
Geosintetici secondo norma
SN 670 090 "Geosintetici; Norma di base"
Posa e sovrapposizione
secondo indicazioni del fornitore
200 |  | Stuoia bentonitica interagugliata
con la funzione d'impermeabilizzazione
fornitura e posa
| 0.1 | Geosintetici con funzione d'impermeabilizzazione
Geosintetici secondo norma SN EN 13361
"Geomembrane geosintetiche - caratteristiche richieste per l'uso nella
costruzione di bacini di ritenzione e dighe"
| 0.11 | Membrana geosintetica
300 |  | Stuoia bentonitica interagugliata,
armata con fibre, per:
protezione delle acque di falda, impermeabilizzazione
di dighe, laghi artificiali, biotopi, bacini di ritenzione ecc.
| 0.1 | Per la scelta dei prodotti nonché
per l'assistenza alla posa:
SYTEC Bausysteme AG
Neuenegg BE
Tel. 031 980 14 14
| 0.2 | Lavori preliminari (prestazioni dell'impresa):
Realizzazione del piano +/- 1cm di posa su tutta la superficie
Realizzazione della trincea d'ancoraggio
per fissaggio della stuoia bentonitica
Ricopertura giornaliera della stuoia posata e ancorata
con min. 30 cm di materiale fine idoneo
incl. ricopertura e costipamento
Dettagli secondo piano ……
| 0.3 | Tutti i tagli, sovrapposizioni,
adeguamenti alla geometria progettata
e tutte le regolazioni del terreno sono
da includere nei prezzi unitari.
| 0.4 | Sono imperativamente da rispettare
le prescrizioni di posa del fornitore.
400 |  | Stuoia bentonitica interagugliata
armata con fibre
| 0.1 | Fornitura e posa della stuoia bentonitica
sul piano di posa preparato
incl. tagli e sovrapposizioni
Computo: m² di materiale fornito
secondo bolletino di fornitura
| 0.101 | Stuoia bentonitica interagugliata, armata con fibre
SYTEC Bentofix® BFG 5000
Geonontessuto di copertura ricoperto con 800 g/m²
di polvere bentonitica su tutta la superficie
Composizione: Geotessuto di supporto - Bentonite - Geonontessuto di protezione
Contenuto di polvere bentonitica di sodio naturale min. 5.0 kg/m²
con tenore d'acqua 10%
Permeabilità ≤ 1 x 10-11 m/s
Permeabilità dei giunti ≤ 1 x 10-11 m/s
Tutti i giunti sono stagni con una semplice sovrapposizione
senza necessità di polvere bentonitica addizionale
Resistenza d’adesione min. 60 N/10cm
Dimensione del rotolo 5.00 x 40 m
Sovrapposizione minima: 0.30 m
Istruzioni per il montaggio ad inizio opera
La permeabilità della stuoia bentonitica e dei
giunti devono essere provati da certificati di prova.
Altri sistemi sono da dichiarare come varianti.
L'equivalenza al prodotto descritto in capitolato
|  | deve essere provata. | m²
| 0.2 | Lavori aggiuntivi
| 0.201 | Raccordi a manufatti
Raccordo a muro in calcestruzzo
e pozzetti
Profilo in alluminio da 3 m
da posare in doppio
fissato con 14 tasselli per m'
7 pezzi per metro lineare e per profilo
Computo: m' di raccordo
|  | Fornitura e posa | m
| 0.202 | Raccordi a tubi
Diametro mm .........
|  | Computo m' = pezzi | pz