## SYTEC Secutex Green
Geonontessuto SYTEC Secutex Green
Funzioni di separazione e filtrazione (temporaneo)
100 |  | Geonontessuto
Posa e sovrapposizione
secondo indicazioni del fornitore
| 0.1 | Riferimento per la valutazione dei prodotti,
l'assistenza al progettista e la messa
in opera:
SYTEC Bausysteme AG
Neuenegg BE
Tel. 031 980 14 14
200 |  | Geotessile legato meccanicamente
per la separazione e il filtraggio (temporaneo)
100% biodegradabile
Fornitura e posa
| 0.1 | Geonontessuto, monostrato
| 0.101 | Geonontessuto SYTEC Secutex Green 30G1
Materia prima: organica
Resistenza alla trazione l / q: 6 /8 kN/m
Allungamento sotto trazione l / q: 40 / 30 %
Resistenza al punzonamento: 1.1 kN
Apertura di filtrazione: 0.75 mm
Flusso perpendicolare al piano
a 50 mm di colonna d’acqua: 55 l/m²s
Resistenza alla intemperie: stabile ai raggi UV
Dimensione del rotolo 4.00 x 75 m
Sovrapposizione minima di 0.30 m,
|  | o 0.50 m per sottofondi irregolari | m²